## Значения ПИД и Настройки
ПИД
| ВИ | НИ |  | Плата
kP | 31 | 6 |  | 5
kI | 23 | 23 |  | 15
kD | 37 | 8 |  | 12
Размер стола |  | 3
Макс коррекция верха |  | 30 | градусов |  | //максимальная коррекция температуры ВИ в обе стороны 0-100
Макс коррекция низа |  | 70 | градусов |  | //максимальная коррекция температуры НИ в обе стороны 0-100
Макс отклонение платы |  | 10 | градусов |  | //максимальное отклонение температуры Платы после которого включаеся АвтоПауза
Длительность автопаузы |  | 5 | секунд |  | //длительность автопаузы в секундах
Коэфициент участия верха |  | 30 | % |  | //коэфициент участия ВИ (от 0 - догреваем только низом, до 100 догреваем только верхом)(при отклонении температыры платы от профиля)
Горячий старт |  | 1 | ( 1 или 0) |  | //начинать выполнение профиля с ближайшей подходящей точки графика платы (0 - нет \ 1 - да) (горячий старт)
Для копирования в PortPlotter
[6 empty] | Имена команд | Не менять, не удалять
Свинец
time_step_top 0,10,40,60,80,100,120,140,160,180,200,220,240,260,280,300,320,340,360,380,400,413,481,524,0,0,0,0,0,0,; temperature_step_top 84,84,102,112,122,132,157,192,211,205,195,180,180,197,232,262,289,313,335,350,344,333,161,50,0,0,0,0,0,0,; time_step_bottom 0,4,34,54,74,94,114,134,154,174,194,214,234,254,274,294,314,334,354,374,394,414,434,524,0,0,0,0,0,0,; temperature_step_bottom 256,256,306,312,318,320,325,324,319,304,288,275,275,279,294,308,309,310,311,309,302,269,194,104,0,0,0,0,0,0,; time_step_pcb 0,4,89,153,185,262,378,398,413,524,; temperature_step_pcb 79,79,122,152,162,170,206,210,210,99; profile_steps 23; table_size 3; kp1 31; ki1 23; kd1 37; kp2 6; ki2 23; kd2 8; kp3 5; ki3 15; kd3 12; max_correction_top 30; max_correction_bottom 70; max_pcb_delta 10; hold_lenght 5; participation_rate_top 30; | [5 empty] | time_step_top |  | table_size | kp1 | kp2 | kp3
[6 empty] | temperature_step_top |  | max_correction_top | ki1 | ki2 | ki3
Бессвинец | [5 empty] | time_step_bottom |  | max_correction_bottom | kd1 | kd2 | kd3
time_step_top 0,10,40,60,80,100,120,140,160,180,200,220,240,260,280,300,320,340,360,380,400,420,440,457,593,593,0,0,0,0,; temperature_step_top 84,84,102,112,122,131,139,146,161,166,172,170,169,194,235,262,290,313,335,356,373,386,391,383,12,12,0,0,0,0,; time_step_bottom 0,4,34,54,74,94,114,134,154,174,194,214,234,254,274,294,314,334,354,374,394,414,434,454,474,494,593,593,0,0,; temperature_step_bottom 170,170,220,230,240,235,230,225,220,215,205,195,184,196,216,223,224,225,224,223,221,219,217,209,169,116,17,17,0,0,; time_step_pcb 0,4,89,159,212,252,420,442,457,593,; temperature_step_pcb 79,79,122,148,161,165,219,227,227,91; profile_steps 27; table_size 3; kp1 31; ki1 23; kd1 37; kp2 6; ki2 23; kd2 8; kp3 5; ki3 15; kd3 12; max_correction_top 30; max_correction_bottom 70; max_pcb_delta 10; hold_lenght 5; participation_rate_top 30; | [5 empty] | temperature_step_bottom |  | max_pcb_delta
[6 empty] | time_step_pcb |  | hold_lenght
[6 empty] | temperature_step_pcb |  | participation_rate_top
Калиброввка ПИД (Импульс) | [5 empty] | profile_steps
N0,60,90,91,120,121,122,123,124,125,185,215,216,276,306,307,367,397,398,428,429,459,460,490,491,521,522,622,0,0,100,100,100,450,450,450,450,450,450,100,100,100,100,100,100,150,150,150,150,150,150,150,150,150,150,150,150,150,0,0,0,60,90,91,120,121,122,123,124,125,185,215,216,276,306,307,367,397,398,428,429,459,460,490,491,521,522,622,0,0,100,100,100,450,450,450,450,450,450,100,100,100,100,100,100,150,150,150,150,150,150,150,150,150,150,150,150,150,0,0,0,0,0,0,0,0,0,0,0,0,0,0,0,0,0,0,0,0,0,0,27,table_size 3; kp1 31; ki1 23; kd1 37; kp2 6; ki2 23; kd2 8; kp3 5; ki3 15; kd3 12; max_correction_top 30; max_correction_bottom 70; max_pcb_delta 10; hold_lenght 5; participation_rate_top 30;
Пид Шаги
N0,60,90,91,151,181,182,242,272,273,333,363,364,424,454,455,515,545,546,576,577,607,608,638,639,669,670,770,0,0,100,100,100,150,150,150,150,150,150,200,200,200,200,200,200,250,250,250,250,250,200,200,150,150,0,0,-50,-150,0,0,0,60,90,91,151,181,182,242,272,273,333,363,364,424,454,455,515,545,546,576,577,607,608,638,639,669,670,770,0,0,100,100,100,150,150,150,150,150,150,200,200,200,200,200,200,250,250,250,250,250,200,200,150,150,100,100,50,-50,0,0,0,0,0,0,0,0,0,0,0,0,0,0,0,0,0,0,0,0,0,0,27,table_size 3; kp1 31; ki1 23; kd1 37; kp2 6; ki2 23; kd2 8; kp3 5; ki3 15; kd3 12; max_correction_top 30; max_correction_bottom 70; max_pcb_delta 10; hold_lenght 5; participation_rate_top 30;

## Свинец
Профиль Свинец |  |  |  | НЕ ИЗМЕНЯЕМ |  | Редактируем тут |  |  |  | Контроль что нагреватели успеют |  |  |  | СКОЛЬКО ШАГОВ В ПРОФИЛЕ?? |  |  |  | 23
под графиком подготовленные для копирования данные
НИЗ | [5 empty] | ВЕРХ | [5 empty] | Плата
Номер шага | Время от начала | Температура | Длинна шага (сек) | dT гр | Градусов \ Сек | Номер шага | Время от начала | Температура | Длинна шага (сек) | dT гр | Градусов \ Сек | Номер шага | Время от начала | Температура | Длинна шага (сек) | dT гр | Градусов \ Сек
0 | 0 | 256 | 0 | 0 | 0 | 0 | 0 | 84 | 0 | 0 | 0 | 0 | 0 | 79 | 0 | 0 | 0
1 | 4 | 256 | 4 | 0 | 0 | 1 | 10 | 84 | 10 | 0 | 0 | 1 | 4 | 79 | 4 | 0 | 0
2 | 34 | 306 | 30 | 50 | 1.666667 | 2 | 40 | 102 | 30 | 18 | 0.6 | 2 | 89 | 122 | 85 | 43 | 0.5058824
3 | 54 | 312 | 20 | 6 | 0.3 | 3 | 60 | 112 | 20 | 10 | 0.5 | 3 | 153 | 152 | 64 | 30 | 0.46875
4 | 74 | 318 | 20 | 6 | 0.3 | 4 | 80 | 122 | 20 | 10 | 0.5 | 4 | 185 | 162 | 32 | 10 | 0.3125
5 | 94 | 320 | 20 | 2 | 0.1 | 5 | 100 | 132 | 20 | 10 | 0.5 | 5 | 262 | 170 | 77 | 8 | 0.1038961
6 | 114 | 325 | 20 | 5 | 0.25 | 6 | 120 | 157 | 20 | 25 | 1.25 | 6 | 378 | 206 | 116 | 36 | 0.3103448
7 | 134 | 324 | 20 | -1 | -0.05 | 7 | 140 | 192 | 20 | 35 | 1.75 | 7 | 398 | 210 | 20 | 4 | 0.2
8 | 154 | 319 | 20 | -5 | -0.25 | 8 | 160 | 211 | 20 | 19 | 0.95 | 8 | 413 | 210 | 15 | 0 | 0
9 | 174 | 304 | 20 | -15 | -0.75 | 9 | 180 | 205 | 20 | -6 | -0.3 | 9 | 524 | 99 | 111 | -111 | -1
10 | 194 | 288 | 20 | -16 | -0.8 | 10 | 200 | 195 | 20 | -10 | -0.5
11 | 214 | 275 | 20 | -13 | -0.65 | 11 | 220 | 180 | 20 | -15 | -0.75
12 | 234 | 275 | 20 | 0 | 0 | 12 | 240 | 180 | 20 | 0 | 0
13 | 254 | 279 | 20 | 4 | 0.2 | 13 | 260 | 197 | 20 | 17 | 0.85
14 | 274 | 294 | 20 | 15 | 0.75 | 14 | 280 | 232 | 20 | 35 | 1.75
15 | 294 | 308 | 20 | 14 | 0.7 | 15 | 300 | 262 | 20 | 30 | 1.5
16 | 314 | 309 | 20 | 1 | 0.05 | 16 | 320 | 289 | 20 | 27 | 1.35
17 | 334 | 310 | 20 | 1 | 0.05 | 17 | 340 | 313 | 20 | 24 | 1.2
18 | 354 | 311 | 20 | 1 | 0.05 | 18 | 360 | 335 | 20 | 22 | 1.1
19 | 374 | 309 | 20 | -2 | -0.1 | 19 | 380 | 350 | 20 | 15 | 0.75
20 | 394 | 302 | 20 | -7 | -0.35 | 20 | 400 | 344 | 20 | -6 | -0.3
21 | 414 | 269 | 20 | -33 | -1.65 | 21 | 413 | 333 | 13 | -11 | -0.8461538
22 | 434 | 194 | 20 | -75 | -3.75 | 22 | 481 | 161 | 68 | -172 | -2.529412
23 | 524 | 104 | 90 | -90 | -1 | 23 | 524 | 50 | 43 | -111 | -2.581395
24 | 0 | 0 |  |  |  | 24 | 0 | 0
25 | 0 | 0 |  |  |  | 25 | 0 | 0
26 | 0 | 0 |  |  |  | 26 | 0 | 0
27 | 0 | 0 |  |  |  | 27 | 0 | 0
28 | 0 | 0 |  |  |  | 28 | 0 | 0
29 | 0 | 0 |  |  |  | 29 | 0 | 0
Данные для копирования в скетч (копировать ячейки 80 - 91 только из столбца А)
// 30 время от старта профиля до шага ВИ
0,10,40,60,80,100,120,140,160,180,200,220,240,260,280,300,320,340,360,380,400,413,481,524,0,0,0,0,0,0,
// 30 температур по шагам ВИ
84,84,102,112,122,132,157,192,211,205,195,180,180,197,232,262,289,313,335,350,344,333,161,50,0,0,0,0,0,0,
// 30 время от старта профиля до шага НИ
0,4,34,54,74,94,114,134,154,174,194,214,234,254,274,294,314,334,354,374,394,414,434,524,0,0,0,0,0,0,
// 30 температур по шагам НИ
256,256,306,312,318,320,325,324,319,304,288,275,275,279,294,308,309,310,311,309,302,269,194,104,0,0,0,0,0,0,
// 10 время от старта профиля до шага Платы
0,4,89,153,185,262,378,398,413,524,
// 10 температур по шагам Платы
79,79,122,152,162,170,206,210,210,99

## Бессвинец
Профиль Бессвинец |  |  |  | НЕ ИЗМЕНЯЕМ |  | Редактируем тут |  |  |  | Контроль что нагреватели успеют |  |  |  | СКОЛЬКО ШАГОВ В ПРОФИЛЕ?? |  |  |  | 27
под графиком подготовленные для копирования данные
НИ | [5 empty] | ВИ | [5 empty] | Плата
Номер шага | Время от начала | Температура | Длинна шага (сек) | dT гр | Градусов \ Сек | Номер шага | Время от начала | Температура | Длинна шага (сек) | dT гр | Градусов \ Сек | Номер шага | Время от начала | Температура | Длинна шага (сек) | dT гр | Градусов \ Сек
0 | 0 | 170 | 0 | 0 | 0 | 0 | 0 | 84 | 0 | 0 | 0 | 0 | 0 | 79 | 0 | 0 | 0
1 | 4 | 170 | 4 | 0 | 0 | 1 | 10 | 84 | 10 | 0 | 0 | 1 | 4 | 79 | 4 | 0 | 0
2 | 34 | 220 | 30 | 50 | 1.666667 | 2 | 40 | 102 | 30 | 18 | 0.6 | 2 | 89 | 122 | 85 | 43 | 0.5058824
3 | 54 | 230 | 20 | 10 | 0.5 | 3 | 60 | 112 | 20 | 10 | 0.5 | 3 | 159 | 148 | 70 | 26 | 0.3714286
4 | 74 | 240 | 20 | 10 | 0.5 | 4 | 80 | 122 | 20 | 10 | 0.5 | 4 | 212 | 161 | 53 | 13 | 0.245283
5 | 94 | 235 | 20 | -5 | -0.25 | 5 | 100 | 131 | 20 | 9 | 0.45 | 5 | 252 | 165 | 40 | 4 | 0.1
6 | 114 | 230 | 20 | -5 | -0.25 | 6 | 120 | 139 | 20 | 8 | 0.4 | 6 | 420 | 219 | 168 | 54 | 0.3214286
7 | 134 | 225 | 20 | -5 | -0.25 | 7 | 140 | 146 | 20 | 7 | 0.35 | 7 | 442 | 227 | 22 | 8 | 0.3636364
8 | 154 | 220 | 20 | -5 | -0.25 | 8 | 160 | 161 | 20 | 15 | 0.75 | 8 | 457 | 227 | 15 | 0 | 0
9 | 174 | 215 | 20 | -5 | -0.25 | 9 | 180 | 166 | 20 | 5 | 0.25 | 9 | 593 | 91 | 136 | -136 | -1
10 | 194 | 205 | 20 | -10 | -0.5 | 10 | 200 | 172 | 20 | 6 | 0.3
11 | 214 | 195 | 20 | -10 | -0.5 | 11 | 220 | 170 | 20 | -2 | -0.1
12 | 234 | 184 | 20 | -11 | -0.55 | 12 | 240 | 169 | 20 | -1 | -0.05
13 | 254 | 196 | 20 | 12 | 0.6 | 13 | 260 | 194 | 20 | 25 | 1.25
14 | 274 | 216 | 20 | 20 | 1 | 14 | 280 | 235 | 20 | 41 | 2.05
15 | 294 | 223 | 20 | 7 | 0.35 | 15 | 300 | 262 | 20 | 27 | 1.35
16 | 314 | 224 | 20 | 1 | 0.05 | 16 | 320 | 290 | 20 | 28 | 1.4
17 | 334 | 225 | 20 | 1 | 0.05 | 17 | 340 | 313 | 20 | 23 | 1.15
18 | 354 | 224 | 20 | -1 | -0.05 | 18 | 360 | 335 | 20 | 22 | 1.1
19 | 374 | 223 | 20 | -1 | -0.05 | 19 | 380 | 356 | 20 | 21 | 1.05
20 | 394 | 221 | 20 | -2 | -0.1 | 20 | 400 | 373 | 20 | 17 | 0.85
21 | 414 | 219 | 20 | -2 | -0.1 | 21 | 420 | 386 | 20 | 13 | 0.65
22 | 434 | 217 | 20 | -2 | -0.1 | 22 | 440 | 391 | 20 | 5 | 0.25
23 | 454 | 209 | 20 | -8 | -0.4 | 23 | 457 | 383 | 17 | -8 | -0.4705882
24 | 474 | 169 | 20 | -40 | -2 | 24 | 593 | 12 | 136 | -371 | -2.727941
25 | 494 | 116 | 20 | -53 | -2.65 | 25 | 593 | 12 | 0 | 0 | 0
26 | 593 | 17 | 99 | -99 | -1 | 26 | 0 | 0 | 0 | 0 | 0
27 | 593 | 17 | 0 | 0 | 0 | 27 | 0 | 0 | 0 | 0 | 0
28 | 0 | 0 | 0 | 0 | 0 | 28 | 0 | 0 | 0 | 0 | 0
29 | 0 | 0 | 0 | 0 | 0 | 29 | 0 | 0 | 0 | 0 | 0
Данные для копирования в скетч (копировать ячейки 80 - 91 только из столбца А)
// 30 время от старта профиля до шага ВИ
0,10,40,60,80,100,120,140,160,180,200,220,240,260,280,300,320,340,360,380,400,420,440,457,593,593,0,0,0,0,
// 30 температур по шагам ВИ
84,84,102,112,122,131,139,146,161,166,172,170,169,194,235,262,290,313,335,356,373,386,391,383,12,12,0,0,0,0,
// 30 время от старта профиля до шага НИ
0,4,34,54,74,94,114,134,154,174,194,214,234,254,274,294,314,334,354,374,394,414,434,454,474,494,593,593,0,0,
// 30 температур по шагам НИ
170,170,220,230,240,235,230,225,220,215,205,195,184,196,216,223,224,225,224,223,221,219,217,209,169,116,17,17,0,0,
// 10 время от старта профиля до шага Платы
0,4,89,159,212,252,420,442,457,593,
// 10 температур по шагам Платы
79,79,122,148,161,165,219,227,227,91

## Только Низ (2)
Профиль Бессвинец |  |  |  | НЕ ИЗМЕНЯЕМ |  | Редактируем тут |  |  |  | Контроль что нагреватели успеют |  |  |  | СКОЛЬКО ШАГОВ В ПРОФИЛЕ?? |  |  |  | 27
под графиком подготовленные для копирования данные
НИ | [5 empty] | ВИ | [5 empty] | Плата
Номер шага | Время от начала | Температура | Длинна шага (сек) | dT гр | Градусов \ Сек | Номер шага | Время от начала | Температура | Длинна шага (сек) | dT гр | Градусов \ Сек | Номер шага | Время от начала | Температура | Длинна шага (сек) | dT гр | Градусов \ Сек
0 | 0 | 250 | 0 | 0 | 0 | 0 | 0 | 0 | 0 | 0 | 0 | 0 | 0 | 0 | 0 | 0 | 0
1 | 20 | 250 | 20 | 0 | 0 | 1 | 0 | 0 | 0 | 0 | #DIV/0! | 1 | 0 | 0 | 0 | 0 | #DIV/0!
2 | 40 | 250 | 20 | 0 | 0 | 2 | 0 | 0 | 0 | 0 | #DIV/0! | 2 | 0 | 0 | 0 | 0 | #DIV/0!
3 | 60 | 250 | 20 | 0 | 0 | 3 | 0 | 0 | 0 | 0 | #DIV/0! | 3 | 0 | 0 | 0 | 0 | #DIV/0!
4 | 80 | 250 | 20 | 0 | 0 | 4 | 0 | 0 | 0 | 0 | #DIV/0! | 4 | 0 | 0 | 0 | 0 | #DIV/0!
5 | 100 | 250 | 20 | 0 | 0 | 5 | 0 | 0 | 0 | 0 | #DIV/0! | 5 | 0 | 0 | 0 | 0 | #DIV/0!
6 | 120 | 250 | 20 | 0 | 0 | 6 | 0 | 0 | 0 | 0 | #DIV/0! | 6 | 0 | 0 | 0 | 0 | #DIV/0!
7 | 140 | 250 | 20 | 0 | 0 | 7 | 0 | 0 | 0 | 0 | #DIV/0! | 7 | 0 | 0 | 0 | 0 | #DIV/0!
8 | 160 | 250 | 20 | 0 | 0 | 8 | 0 | 0 | 0 | 0 | #DIV/0! | 8 | 0 | 0 | 0 | 0 | #DIV/0!
9 | 180 | 250 | 20 | 0 | 0 | 9 | 0 | 0 | 0 | 0 | #DIV/0! | 9 | 0 | 0 | 0 | 0 | #DIV/0!
10 | 200 | 250 | 20 | 0 | 0 | 10 | 0 | 0 | 0 | 0 | #DIV/0!
11 | 220 | 250 | 20 | 0 | 0 | 11 | 0 | 0 | 0 | 0 | #DIV/0!
12 | 240 | 250 | 20 | 0 | 0 | 12 | 0 | 0 | 0 | 0 | #DIV/0!
13 | 260 | 250 | 20 | 0 | 0 | 13 | 0 | 0 | 0 | 0 | #DIV/0!
14 | 280 | 250 | 20 | 0 | 0 | 14 | 0 | 0 | 0 | 0 | #DIV/0!
15 | 300 | 250 | 20 | 0 | 0 | 15 | 0 | 0 | 0 | 0 | #DIV/0!
16 | 320 | 250 | 20 | 0 | 0 | 16 | 0 | 0 | 0 | 0 | #DIV/0!
17 | 340 | 250 | 20 | 0 | 0 | 17 | 0 | 0 | 0 | 0 | #DIV/0!
18 | 360 | 250 | 20 | 0 | 0 | 18 | 0 | 0 | 0 | 0 | #DIV/0!
19 | 380 | 250 | 20 | 0 | 0 | 19 | 0 | 0 | 0 | 0 | #DIV/0!
20 | 400 | 250 | 20 | 0 | 0 | 20 | 0 | 0 | 0 | 0 | #DIV/0!
21 | 420 | 250 | 20 | 0 | 0 | 21 | 0 | 0 | 0 | 0 | #DIV/0!
22 | 440 | 250 | 20 | 0 | 0 | 22 | 0 | 0 | 0 | 0 | #DIV/0!
23 | 460 | 250 | 20 | 0 | 0 | 23 | 0 | 0 | 0 | 0 | #DIV/0!
24 | 480 | 250 | 20 | 0 | 0 | 24 | 0 | 0 | 0 | 0 | #DIV/0!
25 | 500 | 250 | 20 | 0 | 0 | 25 | 0 | 0 | 0 | 0 | #DIV/0!
26 | 520 | 250 | 20 | 0 | 0 | 26 | 0 | 0 | 0 | 0 | 0
27 | 620 | 250 | 100 | 0 | 0 | 27 | 0 | 0 | 0 | 0 | 0
28 | 0 | 0 | 0 | 0 | 0 | 28 | 0 | 0 | 0 | 0 | 0
29 | 0 | 0 | 0 | 0 | 0 | 29 | 0 | 0 | 0 | 0 | 0
Данные для копирования в профиль (копировать ячейки 80 - 91 только из столбца А)
// 30 время от старта профиля до шага ВИ
0,0,0,0,0,0,0,0,0,0,0,0,0,0,0,0,0,0,0,0,0,0,0,0,0,0,0,0,0,0,
// 30 температур по шагам ВИ
0,0,0,0,0,0,0,0,0,0,0,0,0,0,0,0,0,0,0,0,0,0,0,0,0,0,0,0,0,0,
// 30 время от старта профиля до шага НИ
0,20,40,60,80,100,120,140,160,180,200,220,240,260,280,300,320,340,360,380,400,420,440,460,480,500,520,620,0,0,
// 30 температур по шагам НИ
250,250,250,250,250,250,250,250,250,250,250,250,250,250,250,250,250,250,250,250,250,250,250,250,250,250,250,250,0,0,
// 10 время от старта профиля до шага Платы
0,0,0,0,0,0,0,0,0,0,
// 10 температур по шагам Платы
0,0,0,0,0,0,0,0,0,0

## Калибровка ПИД
Профиль Бессвинец |  |  |  | НЕ ИЗМЕНЯЕМ |  | Редактируем тут |  |  |  | Контроль что нагреватели успеют |  |  |  | СКОЛЬКО ШАГОВ В ПРОФИЛЕ?? |  |  |  | 27
под графиком подготовленные для копирования данные
НИ | [5 empty] | ВИ | [5 empty] | Плата
Номер шага | Время от начала | Температура | Длинна шага (сек) | dT гр | Градусов \ Сек | Номер шага | Время от начала | Температура | Длинна шага (сек) | dT гр | Градусов \ Сек | Номер шага | Время от начала | Температура | Длинна шага (сек) | dT гр | Градусов \ Сек
0 | 0 | 100 | 0 | 0 | 0 | 0 | 0 | 100 | 0 | 0 | 0 | 0 | 0 | 0 | 0 | 0 | 0
1 | 60 | 100 | 60 | 0 | 0 | 1 | 60 | 100 | 60 | 0 | 0 | 1 | 0 | 0 | 0 | 0 | #DIV/0!
2 | 90 | 100 | 30 | 0 | 0 | 2 | 90 | 100 | 30 | 0 | 0 | 2 | 0 | 0 | 0 | 0 | #DIV/0!
3 | 91 | 450 | 1 | 350 | 350 | 3 | 91 | 450 | 1 | 350 | 350 | 3 | 0 | 0 | 0 | 0 | #DIV/0!
4 | 120 | 450 | 29 | 0 | 0 | 4 | 120 | 450 | 29 | 0 | 0 | 4 | 0 | 0 | 0 | 0 | #DIV/0!
5 | 121 | 450 | 1 | 0 | 0 | 5 | 121 | 450 | 1 | 0 | 0 | 5 | 0 | 0 | 0 | 0 | #DIV/0!
6 | 122 | 450 | 1 | 0 | 0 | 6 | 122 | 450 | 1 | 0 | 0 | 6 | 0 | 0 | 0 | 0 | #DIV/0!
7 | 123 | 450 | 1 | 0 | 0 | 7 | 123 | 450 | 1 | 0 | 0 | 7 | 0 | 0 | 0 | 0 | #DIV/0!
8 | 124 | 450 | 1 | 0 | 0 | 8 | 124 | 450 | 1 | 0 | 0 | 8 | 0 | 0 | 0 | 0 | #DIV/0!
9 | 125 | 100 | 1 | -350 | -350 | 9 | 125 | 100 | 1 | -350 | -350 | 9 | 0 | 0 | 0 | 0 | #DIV/0!
10 | 185 | 100 | 60 | 0 | 0 | 10 | 185 | 100 | 60 | 0 | 0
11 | 215 | 100 | 30 | 0 | 0 | 11 | 215 | 100 | 30 | 0 | 0
12 | 216 | 100 | 1 | 0 | 0 | 12 | 216 | 100 | 1 | 0 | 0
13 | 276 | 100 | 60 | 0 | 0 | 13 | 276 | 100 | 60 | 0 | 0
14 | 306 | 100 | 30 | 0 | 0 | 14 | 306 | 100 | 30 | 0 | 0
15 | 307 | 150 | 1 | 50 | 50 | 15 | 307 | 150 | 1 | 50 | 50
16 | 367 | 150 | 60 | 0 | 0 | 16 | 367 | 150 | 60 | 0 | 0
17 | 397 | 150 | 30 | 0 | 0 | 17 | 397 | 150 | 30 | 0 | 0
18 | 398 | 150 | 1 | 0 | 0 | 18 | 398 | 150 | 1 | 0 | 0
19 | 428 | 150 | 30 | 0 | 0 | 19 | 428 | 150 | 30 | 0 | 0
20 | 429 | 150 | 1 | 0 | 0 | 20 | 429 | 150 | 1 | 0 | 0
21 | 459 | 150 | 30 | 0 | 0 | 21 | 459 | 150 | 30 | 0 | 0
22 | 460 | 150 | 1 | 0 | 0 | 22 | 460 | 150 | 1 | 0 | 0
23 | 490 | 150 | 30 | 0 | 0 | 23 | 490 | 150 | 30 | 0 | 0
24 | 491 | 150 | 1 | 0 | 0 | 24 | 491 | 150 | 1 | 0 | 0
25 | 521 | 150 | 30 | 0 | 0 | 25 | 521 | 150 | 30 | 0 | 0
26 | 522 | 150 | 1 | 0 | 0 | 26 | 522 | 150 | 1 | 0 | 0
27 | 622 | 150 | 100 | 0 | 0 | 27 | 622 | 150 | 100 | 0 | 0
28 | 0 | 0 | 0 | 0 | 0 | 28 | 0 | 0 | 0 | 0 | 0
29 | 0 | 0 | 0 | 0 | 0 | 29 | 0 | 0 | 0 | 0 | 0
Данные для копирования в профиль (копировать ячейки 80 - 91 только из столбца А)
// 30 время от старта профиля до шага ВИ
0,60,90,91,120,121,122,123,124,125,185,215,216,276,306,307,367,397,398,428,429,459,460,490,491,521,522,622,0,0,
// 30 температур по шагам ВИ
100,100,100,450,450,450,450,450,450,100,100,100,100,100,100,150,150,150,150,150,150,150,150,150,150,150,150,150,0,0,
// 30 время от старта профиля до шага НИ
0,60,90,91,120,121,122,123,124,125,185,215,216,276,306,307,367,397,398,428,429,459,460,490,491,521,522,622,0,0,
// 30 температур по шагам НИ
100,100,100,450,450,450,450,450,450,100,100,100,100,100,100,150,150,150,150,150,150,150,150,150,150,150,150,150,0,0,
// 10 время от старта профиля до шага Платы
0,0,0,0,0,0,0,0,0,0,
// 10 температур по шагам Платы
0,0,0,0,0,0,0,0,0,0

## Калибровка ПИД Шаги
Профиль Бессвинец |  |  |  | НЕ ИЗМЕНЯЕМ |  | Редактируем тут |  |  |  | Контроль что нагреватели успеют |  |  |  | СКОЛЬКО ШАГОВ В ПРОФИЛЕ?? |  |  |  | 27
под графиком подготовленные для копирования данные
НИ | [5 empty] | ВИ | [5 empty] | Плата
Номер шага | Время от начала | Температура | Длинна шага (сек) | dT гр | Градусов \ Сек | Номер шага | Время от начала | Температура | Длинна шага (сек) | dT гр | Градусов \ Сек | Номер шага | Время от начала | Температура | Длинна шага (сек) | dT гр | Градусов \ Сек
0 | 0 | 100 | 0 | 0 | 0 | 0 | 0 | 100 | 0 | 0 | 0 | 0 | 0 | 0 | 0 | 0 | 0
1 | 60 | 100 | 60 | 0 | 0 | 1 | 60 | 100 | 60 | 0 | 0 | 1 | 0 | 0 | 0 | 0 | #DIV/0!
2 | 90 | 100 | 30 | 0 | 0 | 2 | 90 | 100 | 30 | 0 | 0 | 2 | 0 | 0 | 0 | 0 | #DIV/0!
3 | 91 | 150 | 1 | 50 | 50 | 3 | 91 | 150 | 1 | 50 | 50 | 3 | 0 | 0 | 0 | 0 | #DIV/0!
4 | 151 | 150 | 60 | 0 | 0 | 4 | 151 | 150 | 60 | 0 | 0 | 4 | 0 | 0 | 0 | 0 | #DIV/0!
5 | 181 | 150 | 30 | 0 | 0 | 5 | 181 | 150 | 30 | 0 | 0 | 5 | 0 | 0 | 0 | 0 | #DIV/0!
6 | 182 | 150 | 1 | 0 | 0 | 6 | 182 | 150 | 1 | 0 | 0 | 6 | 0 | 0 | 0 | 0 | #DIV/0!
7 | 242 | 150 | 60 | 0 | 0 | 7 | 242 | 150 | 60 | 0 | 0 | 7 | 0 | 0 | 0 | 0 | #DIV/0!
8 | 272 | 150 | 30 | 0 | 0 | 8 | 272 | 150 | 30 | 0 | 0 | 8 | 0 | 0 | 0 | 0 | #DIV/0!
9 | 273 | 200 | 1 | 50 | 50 | 9 | 273 | 200 | 1 | 50 | 50 | 9 | 0 | 0 | 0 | 0 | #DIV/0!
10 | 333 | 200 | 60 | 0 | 0 | 10 | 333 | 200 | 60 | 0 | 0
11 | 363 | 200 | 30 | 0 | 0 | 11 | 363 | 200 | 30 | 0 | 0
12 | 364 | 200 | 1 | 0 | 0 | 12 | 364 | 200 | 1 | 0 | 0
13 | 424 | 200 | 60 | 0 | 0 | 13 | 424 | 200 | 60 | 0 | 0
14 | 454 | 200 | 30 | 0 | 0 | 14 | 454 | 200 | 30 | 0 | 0
15 | 455 | 250 | 1 | 50 | 50 | 15 | 455 | 250 | 1 | 50 | 50
16 | 515 | 250 | 60 | 0 | 0 | 16 | 515 | 250 | 60 | 0 | 0
17 | 545 | 250 | 30 | 0 | 0 | 17 | 545 | 250 | 30 | 0 | 0
18 | 546 | 250 | 1 | 0 | 0 | 18 | 546 | 250 | 1 | 0 | 0
19 | 576 | 250 | 30 | 0 | 0 | 19 | 576 | 250 | 30 | 0 | 0
20 | 577 | 200 | 1 | -50 | -50 | 20 | 577 | 200 | 1 | -50 | -50
21 | 607 | 200 | 30 | 0 | 0 | 21 | 607 | 200 | 30 | 0 | 0
22 | 608 | 150 | 1 | -50 | -50 | 22 | 608 | 150 | 1 | -50 | -50
23 | 638 | 150 | 30 | 0 | 0 | 23 | 638 | 150 | 30 | 0 | 0
24 | 639 | 100 | 1 | -50 | -50 | 24 | 639 | 0 | 1 | -150 | -150
25 | 669 | 100 | 30 | 0 | 0 | 25 | 669 | 0 | 30 | 0 | 0
26 | 670 | 50 | 1 | -50 | -50 | 26 | 670 | -50 | 1 | -50 | 0
27 | 770 | -50 | 100 | -100 | -1 | 27 | 770 | -150 | 100 | -100 | 0
28 | 0 | 0 | 0 | 0 | 0 | 28 | 0 | 0 | 0 | 0 | 0
29 | 0 | 0 | 0 | 0 | 0 | 29 | 0 | 0 | 0 | 0 | 0
Данные для копирования в профиль (копировать ячейки 80 - 91 только из столбца А)
// 30 время от старта профиля до шага ВИ
0,60,90,91,151,181,182,242,272,273,333,363,364,424,454,455,515,545,546,576,577,607,608,638,639,669,670,770,0,0,
// 30 температур по шагам ВИ
100,100,100,150,150,150,150,150,150,200,200,200,200,200,200,250,250,250,250,250,200,200,150,150,0,0,-50,-150,0,0,
// 30 время от старта профиля до шага НИ
0,60,90,91,151,181,182,242,272,273,333,363,364,424,454,455,515,545,546,576,577,607,608,638,639,669,670,770,0,0,
// 30 температур по шагам НИ
100,100,100,150,150,150,150,150,150,200,200,200,200,200,200,250,250,250,250,250,200,200,150,150,100,100,50,-50,0,0,
// 10 время от старта профиля до шага Платы
0,0,0,0,0,0,0,0,0,0,
// 10 температур по шагам Платы
0,0,0,0,0,0,0,0,0,0